## 55
Форма 170-162
Дубл. |  | Глав. Технолог
Взам.
Подл. |  | Нач. БНМ
[5 empty] | Цех | Цех изг. |  | Опер. А |  |  |  |  | Листов |  |  | Лист 1
Розраб |  |  | ЗНТУ
Проверил
|  |  | Шестерня привода | [8 empty] | Лит
Н.контр
Технические условия на заготовку
|  |  |  | Материал | [5 empty] | Заготовка
|  |  |  | наименование и марка |  |  | код |  |  | код и вид |  | профиль и размеры
|  |  |  | 14ХГСН2МА-Ш | [5 empty] | Штамповка |  | Ø83х31
|  |  |  | Технические условия | [5 empty] | Маркировка | Твердость |  |  |  | Масса детали
|  |  |  | ТУ14-11865-76 | [6 empty] | НВ260…280
0.286
|  |  |  | Сортамент | [5 empty] | Допустимая кривизна |  |  |  |  | КИМ
0.37
|  |  |  | Размер выходного материала (размер листа, прутка) |  |  | Кол-во дет. на заготовки |  |  | Норма расхода
[10 empty] | размер листа, прутка |  |  |  | масса
|  |  |  | Ø83х500 |  |  | 7 | [6 empty] | 0.759
6. Поверхностные дефекты до 0,5 фактического припуска на мехобработку. 7. Коробление до 0,5 мм. |  |  |  | 1. Заготовка штамповка 3 категории ГОСТ 7505-89, группа контроля III по ОСТ 190074-78. Класс точности Т2, группа стали М3, степень сложности С1. 2. Наружный штамповочный уклон 3°±30, внутренний до 5°. 3. Неуказанные радиусы R2. 4. Облой до 0,9 мм на сторону. 5. Смещение штампов до 0,1 мм.
КЭ | Карта заготовки | [14 empty] | 55

## 56
ГОСТ 3.1118-82 Форма 1
Дубл.
Взам.
Подл.
[24 empty] | 4 |  | 1
Розраб | [7 empty] | ЗНТУ
Проверил
Шестерня привода
Н.контр
М01 | Сталь 14ХГСН2МА-Ш ТУ14-11865-76
М02 | Код |  |  | ЕВ | МД | ЕН | Н. расх. | КИМ | Код загот. |  |  | Профиль и размеры | [6 empty] | КД |  | МЗ
|  |  |  | кг | 0.286 |  |  | 0.37 | Штамповка | [11 empty] | 0.759
А | Цех | Уч. | РМ | Опер. | Код, наименование операции |  |  |  |  | Обозначение документа
Б | Код, наименование оборудования | [8 empty] | СМ | Проф. |  | Р | УТ | КР | КОИД |  | ЕН |  | ОП |  | К шт. | Т п.з. | Т шт. мин.
А03 |  |  |  | 005 | Заготовительная | [8 empty] | гар. | 1 | 1 |  | 1 |  | 100
Б04 | КГШП
А05 |  |  |  | 010 | Термическая | [5 empty] | Термист |  | 3 | гар. | 1 | 1 |  | 15 |  | 100
Б06 | Электропечь
А07 |  |  |  | 015 | Токарная с ЧПУ | [5 empty] | Токарь |  | 4 | хол. | 1 | 1 |  | 1 |  | 100 |  |  | 31 | 2.68
Б08 | АТПР-2М12С
А09 |  |  |  | 020 | Токарная с ЧПУ | [5 empty] | Токарь |  | 4 | хол. | 1 | 1 |  | 1 |  | 100 |  |  | 28 | 3.1
Б10 | АТПР-2М12С
А11 |  |  |  | 025 | Токарная | [5 empty] | Токарь |  | 6 | хол. | 1 | 1 |  | 1 |  | 100 |  |  | 25.6 | 1.39
Б12 | 16К20
А13 |  |  |  | 030 | Шлифовальная | [5 empty] | Шлифовщ. |  | 5 | хол. | 1 | 1 |  | 1 |  | 100 |  |  | 16.5 | 2.26
Б14 | 3М151
15
МК |  | Маршрутная карта | [22 empty] | 56

## 57
ГОСТ 3.1118-82 Форма 1б
Дубл.
Взам.
Подл.
2
А | Цех | Уч. | РМ | Опер. | Код, наименование операции | Обозначение документа
Б | Код, наименование оборудования |  |  |  |  | СМ | Проф. | Р | УТ | КР | КОИД |  | ЕН | ОП | К шт. | Т п.з. | Т шт. мин.
К/М | Наименование детали, сб. единицы или материала |  |  |  |  | Обозначение, код | [6 empty] | ОПП | ЕВ | ЕН | КИ | Н.расх.
А01 |  |  |  | 035 | Зубофрезерная |  | фрезер. | 3 | хол. | 1 | 1 |  | 1 | 100 |  | 33 | 2.7
Б02 | 5Е32
А03 |  |  |  | 040 | Зубофрезерная |  | фрезер. | 6 | хол. | 1 | 1 |  | 1 | 100 |  | 33 | 2.5
Б04 | Р251
А05 |  |  |  | 045 | Слесарная |  | слесарь | 6 | хол. | 1 | 1 |  | 1 | 100
Б06 | Верстак слесарный
А07 |  |  |  | 050 | Моечная |  | мойщик | 6 | хол. | 1 | 1 |  | 15 | 100
Б08 | Машина моечная
А09 |  |  |  | 055 | Фрезерная |  | фрезер. | 6 | хол. | 1 | 1 |  | 1 | 100 |  | 14.07 | 1.5
Б10 | 6Р12
А11 |  |  |  | 060 | Моечная |  | слесарь | 3 | хол. | 1 | 1 |  | 15 | 100
Б12 | Машина моечная
А13 |  |  |  | 065 | Контрольная |  | контрол. | 3 | хол. | 1 | 1 |  | 1 | 100
Б14 | Стол контрольный
А15 |  |  |  | 070 | Меднение |  | термист | 6 | гар. | 1 | 1 |  | 15 | 100
Б16 | Ванна
МК |  | Маршрутная карта | [15 empty] | 57

## 58
ГОСТ 3.1118-82 Форма 1б
Дубл.
Взам.
Подл.
3
А | Цех | Уч. | РМ | Опер. | Код, наименование операции | Обозначение документа
Б | Код, наименование оборудования |  |  |  |  | СМ | Проф. | Р | УТ | КР | КОИД |  | ЕН | ОП | К шт. | Т п.з. | Т шт. мин.
К/М | Наименование детали, сб. единицы или материала |  |  |  |  | Обозначение, код | [6 empty] | ОПП | ЕВ | ЕН | КИ | Н.расх.
А01 |  |  |  | 075 | Нитроцементация |  | термист | 6 | хол. | 1 | 1 |  | 1 | 100
Б02 | ,
А03 |  |  |  | 080 | Токарная |  | токарь | 6 | хол. | 1 | 1 |  | 1 | 100 |  | 16.5 | 5.56
Б04 | АТПр-М12СН
А05 |  |  |  | 085 | Зубодолбежная |  | фрезер. | 6 | хол. | 1 | 1 |  | 1 | 100 |  | 25.7 | 6.11
Б06 | 5122
А07 |  |  |  | 090 | Круглошлифовальная |  | шлифов. | 6 | хол. | 1 | 1 |  | 1 | 100 |  | 24.7 | 5.25
Б08 | 3М151
А09 |  |  |  | 095 | Внутришлифовальная |  | шлифов. | 3 | хол. | 1 | 1 |  | 1 | 100 |  | 23.2 | 5.1
Б10 | 3К227А
А11 |  |  |  | 100 | Моечная |  | мойщик | 3 | хол. | 1 | 1 |  | 15 | 100
Б12 | Машина моечная
А13 |  |  |  | 105 | Зубошлифовальная |  | шлифов. | 4 | хол. | 1 | 1 |  | 1 | 100 |  | 27.6 | 3.5
Б14 | 5851
А15 |  |  |  | 110 | Моечная |  | мойщик | 3 | хол. | 1 | 1 |  | 15 | 100
Б16 | Машина моечная
МК |  | Маршрутная карта | [15 empty] | 58

## 59
ГОСТ 3.1118-82 Форма 1б
Дубл.
Взам.
Подл.
4
А | Цех | Уч. | РМ | Опер. | Код, наименование операции | Обозначение документа
Б | Код, наименование оборудования |  |  |  |  | СМ | Проф. | Р | УТ | КР | КОИД |  | ЕН | ОП | К шт. | Т п.з. | Т шт. мин.
К/М | Наименование детали, сб. единицы или материала |  |  |  |  | Обозначение, код | [6 empty] | ОПП | ЕВ | ЕН | КИ | Н.расх.
А01 |  |  |  | 115 | Контрольная |  | контр. | 6 | хол. | 1 | 1 |  | 1 | 100
Б02 | Стол контрольный
А03 |  |  |  | 120 | Термическая |  | термист | 6 | хол. | 1 | 1 |  | 1 | 100
Б04 | Печь
А05 |  |  |  | 125 | Слесарная |  | слесарь | 6 | хол. | 1 | 1 |  | 1 | 100
Б06 | Специальная установка
А07 |  |  |  | 130 | Магнито-контрольная |  | контр. | 6 | хол. | 1 | 1 |  | 1 | 100
Б08 | УМДЭ-1000
А09 |  |  |  | 135 | Контрольная |  | контр. | 3 | хол. | 1 | 1 |  | 1 | 100
Б10 | Стол контрольный
11
12
13
14
15
16
МК |  | Маршрутная карта | [15 empty] | 59

## 60
ГОСТ 3.1105-84 Форма 7
Дубл.
Взам.
Подл.
1
Розраб |  | ЗНТУ
Проверил
|  | Шестерня привода |  |  | 015
Н.контр
Ra 3,2
КЭ | Карта эскизов |  |  |  | 60

## 61
ГОСТ 3.1404-86 Форма 3
Дубл.
Взам.
Подл.
1
Розраб |  |  |  | ЗНТУ
Проверил
Шестерня привода
Н.контр
Наименование операции |  |  | Материал |  |  | Твердость |  | ЕВ | МД |  | Профиль и размеры |  |  |  | МЗ |  | КОИД
Токарная С ЧПУ |  |  | Сталь 14ХГСН2МА-Ш ТУ14-11865-76 |  |  | НВ 260…280 |  | кг | 0.286 |  | Ø80х32 |  |  |  | 0,759 |  | 1
Оборудование, устройство ЧПУ |  |  | Обозначение программы |  |  | То | Тв |  | Тпз. |  | Тшт. |  | СОЖ
АТПр-2М12СН22 |  |  | ПР1 |  |  | 1.02 | 0.6 |  | 31 |  | 2.68 |  | 3% эмульсия
Р |  |  |  |  | ПИ | D или В |  | L |  | t |  | i | S | n |  | V
О01 | Установить и закрепить деталь | [12 empty] | tуст=0,18
Т02 | ПР Патрон 7100-0002 ГОСТ 2675-80
03
О04 | Центрировать отверстия 3
Т05 | ВИ Втулка переходная
06 | РИ Сверло центровочное комбинированное Ø5 Р6М5 ГОСТ 14952-75
07 | СИ ШЦ II-250-630-0,1 ГОСТ 166-89
Р08 |  |  |  |  | 01 | 5 |  | 6 |  | 2,5 |  | 1 | 0,06 | 800 |  | 14
О09 | Сверлить отверстие 3 согласно эскизу
Т10 | РИ Сверло спиральное Ø23,5 Р6М6 ГОСТ 2092-77
11 | СИ ШЦ II-250-630-0,1 ГОСТ 166-89
Р12 |  |  |  |  | 02 | 23,5 |  | 29 |  | 2 |  | 11,75 | 0,25 | 225 |  | 17
О13
ОК |  | Операционная карта | [14 empty] | 61

## 62
ГОСТ 3.1404-86 Форма 3б
Дубл.
Взам.
Подл.
2
Р |  |  | ПИ | D или В | L | t |  | i | S | n | V
О01 | Точить поверхности 2, 4, 5, 8 по контуру
Т02 | ВИ Резцедержатель 1-30 ОСТ-2 П15-6-84
03 | РИ Резец проходной упорный с пластиной из твердого сплава Т15К6 2101-0013 25х16 ГОСТ 18879-73
04 | СИ ШЦ II-250-630-0,1 ГОСТ 166-89
Р05 |  |  | 03 | 82 | 50 | 1 |  | 1 | 0,28 | 175 | 45
О06
07 | Снять деталь tсн=0,18
08
09
10
11
12
13
14
15
16
17
ОК |  | Операционная карта | [9 empty] | 62

## 63
ГОСТ 3.1105-84 Форма 7
Дубл.
Взам.
Подл.
1
Розраб |  | ЗНТУ
Проверил
|  | Шестерня привода |  |  | 030
Н.контр
Ra 1,6
КЭ | Карта эскизов |  |  |  | 63

## 64
ГОСТ 3.1404-86 Форма 3
Дубл.
Взам.
Подл.
1
Розраб |  |  |  | ЗНТУ
Проверил
|  |  |  | Шестерня привода | [13 empty] | 030
Н.контр
Наименование операции |  |  | Материал |  |  | Твердость |  | ЕВ | МД |  | Профиль и размеры |  |  |  | МЗ |  | КОИД
Круглошлифовальная |  |  | Сталь 14ХГСН2МА-Ш |  |  |  |  | кг | 0.286 |  | Ø81х29 |  |  |  | 0,759
Оборудование, устройство ЧПУ |  |  | Обозначение программы |  |  | То | Тв |  | Тпз. |  | Тшт. |  | СОЖ
Круглошлифовальный 3М151 | [5 empty] | 0.32 | 1.78 |  | 16.5 |  | 2.26 |  | 3% эмульсия
Р |  |  |  |  | ПИ | D или В |  | L |  | t |  | i | tоп/Sкр | nкр/nдет |  | Vкр/Vдет
О01 | Установить и закрепить деталь | [12 empty] | tуст=0,26
Т02 | ПР Оправка цилиндрическая ГОСТ 17519-87
03
О04 | Шлифовать поверхность 9 согласно эскизу
Т05 | ВИ Карандаш алмазный 3908-0051 ГОСТ 607-80
06 | РИ 1 200х32х76 24А 40 С1 К5 30м/с 1кл ГОСТ 2424-88
07 | СИ Калибр-скоба 8115-0036 h8 ГОСТ 18367-73
08 | Калибр-скоба Ø81 h8
Р09 |  |  |  |  | 01 | 81/200 |  | 12 |  | 0,11 |  | 100 | 0,002/2,5 | 1590/125 |  | 30/25
О10 | Снять деталь | [12 empty] | tсн=0,26
11
12
О13
ОК |  | Операционная карта | [14 empty] | 64

## 65
ГОСТ 3.1105-84 Форма 7
Дубл.
Взам.
Подл.
1
Розраб |  | ЗНТУ
Проверил
|  | Шестерня привода |  |  | 035
Н.контр
Ra 1,6
КЭ | Карта эскизов |  |  |  | 65

## 66
ГОСТ 3.1404-86 Форма 3
Дубл.
Взам.
Подл.
1
Розраб |  |  |  | ЗНТУ
Проверил
|  |  |  | Шестерня привода | [13 empty] | 035
Н.контр
Наименование операции |  |  | Материал |  |  | Твердость |  | ЕВ | МД |  | Профиль и размеры |  |  |  | МЗ |  | КОИД
Зубофрезерная |  |  | Сталь 14ХГСН2МА-Ш |  |  |  |  | кг | 0.286 |  | Ø81х29,5 |  |  |  | 0,759 |  | 1
Оборудование, устройство ЧПУ |  |  | Обозначение программы |  |  | То | Тв |  | Тпз. |  | Тшт. |  | СОЖ
Зубофрезерный 5Е32 | [5 empty] | 22.2 | 0.275 |  | 33 |  | 2.7 |  | 3% эмульсия
Р |  |  |  |  | ПИ | D или В |  | L |  | t |  | i | S, мм/об | n |  | V
О01 | Установить и закрепить деталь | [12 empty] | tуст=0,2
Т02 | ПР Патрон 7102-0009 ГОСТ 24351-80
03
О04 | Нарезать зубья z=25
Т05 | ВИ Оправка 6220-0221 ГОСТ 13042-83
06 | РИ Фреза червячная 2510-4143 ГОСТ 9324-70 Ø70 z=12
07 | СИ Калибр специальный
Р08 |  |  |  |  | 01 | 65,8 |  | 40 |  | 4,38 |  | 25 | 2,1 | 126 |  | 34,4
09
О10 | Снять деталь | [12 empty] | tсн=0,2
11
12
О13
ОК |  | Операционная карта | [14 empty] | 66

## 67
ГОСТ 3.1105-84 Форма 7
Дубл.
Взам.
Подл.
1
Розраб |  | ЗНТУ
Проверил
|  | Шестерня привода |  | 130
Н.контр
КЭ | Карта эскизов |  |  | 67

## 68
ГОСТ 3.1502-85 Форма 2
Дубл.
Взам.
Подл.
[10 empty] | 2 |  | 1
Розраб |  |  |  | ЗНТУ
Проверил
|  |  |  | Шестерня привода | [7 empty] | 130
Н.контр
Наименование операции | [6 empty] | Наименование, марка материала |  |  |  | МД
Контрольная | [6 empty] | 14ХГСН2МА-Ш |  |  |  | 0.286
Наименование оборудования |  |  |  | То |  | Тв |  |  | Обозначение ИОТ
Стол контролера | [8 empty] | № ИОТ 52
Р | Контролируемые параметры |  | Код средств ТО |  |  |  | Наименование средств ТО |  | Объем и ПК | То/Тв
01 | 1. Наружный осмотр
К02 | 1. Проверить шероховатость поверхностей согласно эскизу и эталону | [5 empty] | Эталон |  | 100%
03
К04 | 2. Проверить отсутствие вмятин, коррозии и острых кромок на | [7 empty] | 100%
05 | поверхности детали
К06 | 3. Проверить наявность притуплений кромок пазов и отсутствие
07 | на них задиров
08 |  |  |  |  | 01
09 | 2. Точность формы и расположения
К10 | 1. Радиальное биение Ø25
11 | относительно базы Б не более 0,02 | [5 empty] | Приспособление специальное |  | 40%
12
ОК |  | Операционная карта контроля | [8 empty] | 68

## 69
ГОСТ 3.1502-85 Форма 2б
Дубл.
Взам.
Подл.
2
Р | Контролируемые параметры |  | Код средств ТО | Наименование средств ТО |  | Объем и ПК | То/Тв
К01 | 2. Радиальное биение Ø35 |  |  | Приспособление специальное |  | 40%
02 | относительно базы БВ не более 0,02
К03 | 3. Радиальное биение Ø35 |  |  | Приспособление специальное |  | 40%
04 | относительно базы Б не более 0,02
К05 | 4. Радиальное биение Ø75 |  |  | Приспособление специальное |  | 40% |  | 45
06 | относительно базы ВБ не более 0,026
К07 | 5. Допуск на накопленную погрешность |  |  | Приспособление специальное |  | 40%
08 | кругового шага 0,032 мм
К09 | 6. Допуск на направление зуба 0,005 мм |  |  | Приспособление специальное |  | 40%
10
11 | 3. Проверка размеров
К12 | 1. Проверить размер Ø25 ГОСТ 16780-71 |  |  | Калибр-пробка 8133-0267h7 |  | 40%
К13 | 2. Проверить размер Ø35 ГОСТ 16780-71 |  |  | Калибр-пробка 8133-0267g7 |  | 40%
К14 | 3. Проверить размер Ø35 ГОСТ 16776-93 |  |  | Калибр-скоба Ø35j5 |  | 40%
К15 | 4. Проверить размер 15 |  |  | Шаблон специальный |  | 40%
К16 | 4. Проверить размер 29 |  |  | Шаблон специальный |  | 40%
17
ОК |  | Операционная карта контроля | [6 empty] | 69