## Kt
исходные данные | [9 empty] | данные, полученные в результате парного регрессионного анализа
t, С | Кt | [9 empty] | Кt = -2,8261Ln(t) + 20,524
900 | 1.3 | [9 empty] | t, С | Кt
925 | 1.23 | [9 empty] | 900 | 1.2998
950 | 1.15 | [9 empty] | 925 | 1.2223
975 | 1.07 | [9 empty] | 950 | 1.147
1000 | 1 | [9 empty] | 975 | 1.0735
1025 | 0.93 | [9 empty] | 1000 | 1.002
1050 | 0.85 | [9 empty] | 1025 | 0.93221
1075 | 0.79 | [9 empty] | 1050 | 0.86411
1100 | 0.74 | [9 empty] | 1075 | 0.79761
1125 | 0.68 | [9 empty] | 1100 | 0.73264
n= | 10 | [9 empty] | 1125 | 0.66913
Y cp= | 0.974 | [10 empty] | 0.97402
1012.5 |  |  | уравнение регрессии |  |  | R2 | k | Fp | F0,95
|  | 1 | Кt = -0,0028*t + 3,8065 |  |  | 0.9963 | 2 | 2154.1622 | 5.3177
|  | 2 | Кt = -2,8261Ln(t) + 20,524 |  |  | 0.9987 | 2 | 6145.8462 | 5.3177
|  | 3 | Кt = 0,000002*t2 - 0,0077x + 6,2793 |  |  | 0.9993 | 3 | 4996.5 | 4.7374
|  | 4 | Кt = 6*109*t-2,9378 |  |  | 0.995 | 2 | 1592 | 5.3177
|  | 5 | Кt = 18,259e-0,0029t |  |  | 0.9982 | 2 | 4436.4444 | 5.3177
Наилучшим отображением связи между Кт и t является логарифмическая функция
Kt = -2,8261Ln(t) + 20,524 , так как для данной аппроксимации различие между
рассчетным числом Фишера Fp и табличным F0,95 является наибольшим
АППРОКСИМАЦИЯ
Y=b0+b1*X^m
Y'=Y | X'=X^m | m= | 0.5 | σв | ei | Ei
1.3 | 30 | b0' | b1' | 1.2943 | 0.0057454 | 0.326
1.23 | 30.4138 | 6.6326 | -0.17794 | 1.2206 | 0.0093811 | 0.256
1.15 | 30.8221 | b0 | b1 | 1.148 | 0.0020283 | 0.176
1.07 | 31.225 | 6.6326 | -0.17794 | 1.0763 | -0.0062743 | 0.096
1 | 31.6228 |  |  | 1.0055 | -0.0054903 | 0.026
0.93 | 32.0156 |  |  | 0.93559 | -0.0055857 | -0.044
0.85 | 32.4037 |  |  | 0.86653 | -0.016529 | -0.124
0.79 | 32.7872 |  |  | 0.79829 | -0.0082888 | -0.184
0.74 | 33.1662 |  |  | 0.73084 | 0.0091621 | -0.234
0.68 | 33.541 |  |  | 0.66415 | 0.015851 | -0.294
[5 empty] | 0.00090292 | 0.40504
Результат "корреляция"
| t, С | Кt
t, С | 1 | -0.99816
Кt | -0.99816 | 1
Матрица корреляции r(Y,Xj)
| t, С | Кt
t, С | 1 | -0.99816
Кt | -0.99816 | 1
Оценивание значимости
коэффициентов корреляции
n |  | 10
m |  | 2
a |  | 0.95
t(a:n-2) |  | 2.306
t(Т,Kt) |  | 46.5527 | ДА

## Ke
исходные данные | [9 empty] | данные, полученные в результате парного регрессионного анализа
ε, % | Кε | [9 empty] | Kε = 0,5186*ε0,2857
5 | 0.82 | [9 empty] | ε, % | Кε
7.5 | 0.92 | [9 empty] | 5 | 0.82135
10 | 1 | [9 empty] | 7.5 | 0.92223
12.5 | 1.07 | [9 empty] | 10 | 1.0012
15 | 1.13 | [9 empty] | 12.5 | 1.0671
17.5 | 1.18 | [9 empty] | 15 | 1.1242
20 | 1.22 | [9 empty] | 17.5 | 1.1748
22.5 | 1.26 | [9 empty] | 20 | 1.2205
25 | 1.3 | [9 empty] | 22.5 | 1.2623
27.5 | 1.33 | [9 empty] | 25 | 1.3008
n= | 10 | [9 empty] | 27.5 | 1.3367
16.25 | 1.123 | [10 empty] | 1.1231
|  |  | уравнение регрессии |  |  | R2 | k | Fp | F0,95
|  | 1 | Kε = 0,0219*ε + 0,7665 |  |  | 0.9672 | 2 | 235.9024 | 5.3177
|  | 2 | Kε = 0,304Ln(ε) + 0,3123 |  |  | 0.9967 | 2 | 2416.2424 | 5.3177
|  | 3 | Kε = -0,0006*ε2 + 0,022ε + 0,6338 |  |  | 0.9985 | 3 | 2329.8333 | 4.7374
|  | 4 | Kε = 0,5186*ε0,2857 |  |  | 0.9996 | 2 | 19992 | 5.3177
|  | 5 | Kε = 0,799e0,020ε |  |  | 0.9388 | 2 | 122.719 | 5.3177
Наилучшим отображением связи между Кε и ε является степенная функция
Kε = 0,5186*ε0,2857, так как для данной аппроксимации различие между
рассчетным числом Фишера Fp и табличным F0,95 является наибольшим
АППРОКСИМАЦИЯ
Y=b0+b1*X^m
Y'=Y | X'=X^m | m= | 0.5 | σв | ei | Ei
0.82 | 2.2361 | b0' | b1' | 0.83838 | -0.018381 | -0.303
0.92 | 2.7386 | 0.46018 | 0.16914 | 0.92338 | -0.0033803 | -0.203
1 | 3.1623 | b0 | b1 | 0.99504 | 0.0049622 | -0.123
1.07 | 3.5355 | 0.46018 | 0.16914 | 1.0582 | 0.011831 | -0.053
1.13 | 3.873 |  |  | 1.1152 | 0.014756 | 0.007
1.18 | 4.1833 |  |  | 1.1677 | 0.01227 | 0.057
1.22 | 4.4721 |  |  | 1.2166 | 0.0034167 | 0.097
1.26 | 4.7434 |  |  | 1.2625 | -0.0024669 | 0.137
1.3 | 5 |  |  | 1.3059 | -0.0058647 | 0.177
1.33 | 5.244 |  |  | 1.3471 | -0.017142 | 0.207
[5 empty] | 0.0012282 | 0.25661
Результат "корреляция"
| ?, % | К?
?, % | 1 | 0.98346
К? | 0.98346 | 1
Матрица корреляции r(Y,Xj)
| ε, % | Кε
ε, % | 1 | 0.98346
Кε | 0.98346 | 1
Оценивание значимости
коэффициентов корреляции
n |  | 10
m |  | 2
a |  | 0.95
t(a:n-2) |  | 2.306
t(ε,Kε) |  | 15.3555 | ДА

## Ku
исходные данные | [9 empty] | данные, полученные в результате парного регрессионного анализа
U, c-1 | Кu | [8 empty] | Ku = 0,1253Ln(U) + 0,7081
1 | 0.71 | [9 empty] | U, c-1 | Кu
2 | 0.8 | [9 empty] | 1 | 0.7081
4 | 0.88 | [9 empty] | 2 | 0.79495
6 | 0.92 | [9 empty] | 4 | 0.8818
8 | 0.98 | [9 empty] | 6 | 0.93261
10 | 1 | [9 empty] | 8 | 0.96865
20 | 1.07 | [9 empty] | 10 | 0.99661
30 | 1.12 | [9 empty] | 20 | 1.0835
40 | 1.18 | [9 empty] | 30 | 1.1343
50 | 1.21 | [9 empty] | 40 | 1.1703
n= | 10 | [9 empty] | 50 | 1.1983
17.1 | 0.987 | [10 empty] | 0.98691
|  |  | уравнение регрессии |  |  | R2 | k | Fp | F0,95
|  | 1 | Ku = 0,0086U + 0,8404 |  |  | 0.8274 | 2 | 38.3499 | 5.3177
|  | 2 | Ku = 0,1253Ln(U) + 0,7081 |  |  | 0.996 | 2 | 1992 | 5.3177
|  | 3 | Ku = -0,0002*U2 + 0,0202*U + 0,7777 |  |  | 0.9246 | 3 | 42.9191 | 4.7374
|  | 4 | Ku = 0,7268*U0,1317 |  |  | 0.993 | 2 | 1134.8571 | 5.3177
|  | 5 | Ku = 0,8401*e0,0087U |  |  | 0.7648 | 2 | 26.0136 | 5.3177
Наилучшим отображением связи между Кu и U является степенная функция
Ku = 0,7392*U0,125 , так как для данной аппроксимации различие между
рассчетным числом Фишера Fp и табличным F0,95 является наибольшим
АППРОКСИМАЦИЯ
Y=b0+b1*X^m
Y'=Y | X'=X^m | m= | 0.5 | σв | ei | Ei
0.71 | 1 | b0' | b1' | 0.79038 | -0.080383 | -0.277
0.8 | 1.4142 | 0.71534 | 0.075046 | 0.82147 | -0.021468 | -0.187
0.88 | 2 | b0 | b1 | 0.86543 | 0.014571 | -0.107
0.92 | 2.4495 | 0.71534 | 0.075046 | 0.89916 | 0.020838 | -0.067
0.98 | 2.8284 |  |  | 0.9276 | 0.0524 | -0.007
1 | 3.1623 |  |  | 0.95265 | 0.047346 | 0.013
1.07 | 4.4721 |  |  | 1.051 | 0.019046 | 0.083
1.12 | 5.4772 |  |  | 1.1264 | -0.0063826 | 0.133
1.18 | 6.3246 |  |  | 1.19 | -0.0099716 | 0.193
1.21 | 7.0711 |  |  | 1.246 | -0.035995 | 0.223
[5 empty] | 0.014355 | 0.23941
Результат "корреляция"
| U, c-1 | Кu
U, c-1 | 1 | 0.9096
Кu | 0.9096 | 1
Матрица корреляции r(Y,Xj)
| t, С | Кt
t, С | 1 | 0.9096
Кt | 0.9096 | 1
Оценивание значимости
коэффициентов корреляции
n |  | 10
m |  | 2
a |  | 0.95
t(a:n-2) |  | 2.306
t(U,Ku) |  | 6.1923 | ДА

## множествен_регрессия
исходные данные |  | σ0= | 105 | МПа |  |  |  | УРАВНЕНИЕ РЕГРЕССИИ
σт= 390,20 - 0,33*T +2,21*E +0,98*U
Т, С | E, % | U, c-1 | σт=σ0*Kt*Ke*Ku |  |  |  |  | ЗНАЧИМОСТЬ КОЭФФИЦИЕНТОВ
1012.5 | 5 | 17.1 | 82.7712 |  |  |  |  | t[0,05;n - k] | b0 | Значим
1012.5 | 7.5 | 17.1 | 92.8653 |  | ВЫВОД ИТОГОВ |  |  | 2.0518 | b1 | Значим |  |  |  | ВЫВОД ИТОГОВ
1012.5 | 10 | 17.1 | 100.9405 | [5 empty] | b2 | Значим |  | АВТОКОРРЕЛЯЦИЯ
1012.5 | 12.5 | 17.1 | 108.0063 |  | Регрессионная статистика |  |  |  | b3 | Значим |  | ОСТАТКОВ |  | Регрессионная статистика
1012.5 | 15 | 17.1 | 114.0628 |  | Множественный R | 0.97065 |  | НАДЕЖНОСТЬ АППРОКСИМАЦИИ |  |  |  | DW | 0.82327 | Множественный R | 0.97065
1012.5 | 17.5 | 17.1 | 119.1098 |  | R-квадрат | 0.94217 |  | F[0,05;k-1n-k] | Аппроксимация |  |  | Отсутствует |  | R-квадрат | 0.94217
1012.5 | 20 | 17.1 | 123.1474 |  | Нормированный R-квадрат | 0.9355 |  | 3.3541 | надежная |  |  |  |  | Нормированный R-квадрат | 0.9355
1012.5 | 22.5 | 17.1 | 127.185 |  | Стандартная ошибка | 5.0042 | [7 empty] | Стандартная ошибка | 5.0042
1012.5 | 25 | 17.1 | 131.2226 |  | Наблюдения | 30 | [7 empty] | Наблюдения | 30
1012.5 | 27.5 | 17.1 | 134.2509
1012.5 | 16.25 | 1 | 81.5429 |  | Дисперсионный анализ | [8 empty] | Дисперсионный анализ
1012.5 | 16.25 | 2 | 91.8794 |  |  | df | SS | MS | F | Значимость F |  |  |  |  | df | SS | MS | F | Значимость F
1012.5 | 16.25 | 4 | 101.0673 |  | Регрессия | 3 | 10607.5891 | 3535.863 | 141.198 | 3.2934e-16 |  |  |  | Регрессия | 3 | 10607.5891 | 3535.863 | 141.198 | 3.2934e-16
1012.5 | 16.25 | 6 | 105.6613 |  | Остаток | 26 | 651.0887 | 25.0419 | [5 empty] | Остаток | 26 | 651.0887 | 25.0419
1012.5 | 16.25 | 8 | 112.5522 |  | Итого | 29 | 11258.6779 | [6 empty] | Итого | 29 | 11258.6779
1012.5 | 16.25 | 10 | 114.8492
1012.5 | 16.25 | 20 | 122.8887 |  |  | Коэффициенты | Стандартная ошибка | t-статистика | P-Значение | Нижние 95% | Верхние 95% | Нижние 95,0% | Верхние 95,0% |  | Коэффициенты | Стандартная ошибка | t-статистика | P-Значение | Нижние 95% | Верхние 95% | Нижние 95,0% | Верхние 95,0%
1012.5 | 16.25 | 30 | 128.6311 |  | Y-пересечение | 390.1957 | 22.6771 | 17.2066 | 9.9672e-16 | 343.5822 | 436.8093 | 343.5822 | 436.8093 | Y-пересечение | 390.1957 | 22.6771 | 17.2066 | 9.9672e-16 | 343.5822 | 436.8093 | 343.5822 | 436.8093
1012.5 | 16.25 | 40 | 135.5221 |  | Т, С | -0.32559 | 0.022038 | -14.7741 | 3.6738e-14 | -0.37089 | -0.28029 | -0.37089 | -0.28029 | Т, С | -0.32559 | 0.022038 | -14.7741 | 3.6738e-14 | -0.37089 | -0.28029 | -0.37089 | -0.28029
1012.5 | 16.25 | 50 | 138.9675 |  | E, % | 2.2146 | 0.22038 | 10.049 | 1.9146e-10 | 1.7616 | 2.6676 | 1.7616 | 2.6676 | E, % | 2.2146 | 0.22038 | 10.049 | 1.9146e-10 | 1.7616 | 2.6676 | 1.7616 | 2.6676
900 | 16.25 | 17.1 | 151.2967 |  | U, c-1 | 0.98428 | 0.096361 | 10.2145 | 1.3602e-10 | 0.78621 | 1.1824 | 0.78621 | 1.1824 | U, c-1 | 0.98428 | 0.096361 | 10.2145 | 1.3602e-10 | 0.78621 | 1.1824 | 0.78621 | 1.1824
925 | 16.25 | 17.1 | 143.15
950 | 16.25 | 17.1 | 133.8394
975 | 16.25 | 17.1 | 124.5289
1000 | 16.25 | 17.1 | 116.3821 |  | ВЫВОД ОСТАТКА | [8 empty] | ВЫВОД ОСТАТКА
1025 | 16.25 | 17.1 | 108.2354
1050 | 16.25 | 17.1 | 98.9248 |  | Наблюдение | Предсказанное σт=σ0*Kt*Ke*Ku | Остатки | (ei - ei -1)2 | [5 empty] | Наблюдение | Предсказанное σт=σ0*Kt*Ke*Ku | Остатки | Стандартные остатки
1075 | 16.25 | 17.1 | 91.9419 |  | 1 | 88.4422 | -5.671 | 32.1605 | [5 empty] | 1 | 88.4422 | -5.671 | -1.1969
1100 | 16.25 | 17.1 | 86.1228 |  | 2 | 93.9787 | -1.1134 | 20.7719 | [5 empty] | 2 | 93.9787 | -1.1134 | -0.23498
1125 | 16.25 | 17.1 | 79.1398 |  | 3 | 99.5151 | 1.4254 | 6.4455 | [5 empty] | 3 | 99.5151 | 1.4254 | 0.30083
[5 empty] | 4 | 105.0515 | 2.9548 | 2.3391 | [5 empty] | 4 | 105.0515 | 2.9548 | 0.6236
[5 empty] | 5 | 110.588 | 3.4748 | 0.2704 | [5 empty] | 5 | 110.588 | 3.4748 | 0.73335
[5 empty] | 6 | 116.1244 | 2.9854 | 0.23952 | [5 empty] | 6 | 116.1244 | 2.9854 | 0.63006
[5 empty] | 7 | 121.6608 | 1.4866 | 2.2464 | [5 empty] | 7 | 121.6608 | 1.4866 | 0.31374
[5 empty] | 8 | 127.1973 | -0.012235 | 2.2464 | [5 empty] | 8 | 127.1973 | -0.012235 | -0.0025822
[5 empty] | 9 | 132.7337 | -1.511 | 2.2464 | [5 empty] | 9 | 132.7337 | -1.511 | -0.3189
[5 empty] | 10 | 138.2701 | -4.0193 | 6.2912 | [5 empty] | 10 | 138.2701 | -4.0193 | -0.84825
[5 empty] | 11 | 97.5092 | -15.9663 | 142.7314 | [5 empty] | 11 | 97.5092 | -15.9663 | -3.3696
[5 empty] | 12 | 98.4935 | -6.6141 | 87.4627 | [5 empty] | 12 | 98.4935 | -6.6141 | -1.3959
[5 empty] | 13 | 100.4621 | 0.60523 | 52.1193 | [5 empty] | 13 | 100.4621 | 0.60523 | 0.12773
[5 empty] | 14 | 102.4306 | 3.2306 | 6.8927 | [5 empty] | 14 | 102.4306 | 3.2306 | 0.68181
[5 empty] | 15 | 104.3992 | 8.153 | 24.2299 | [5 empty] | 15 | 104.3992 | 8.153 | 1.7207
[5 empty] | 16 | 106.3678 | 8.4814 | 0.10786 | [5 empty] | 16 | 106.3678 | 8.4814 | 1.79
[5 empty] | 17 | 116.2106 | 6.6781 | 3.2522 | [5 empty] | 17 | 116.2106 | 6.6781 | 1.4094
[5 empty] | 18 | 126.0534 | 2.5777 | 16.8129 | [5 empty] | 18 | 126.0534 | 2.5777 | 0.54402
[5 empty] | 19 | 135.8962 | -0.37416 | 8.7135 | [5 empty] | 19 | 135.8962 | -0.37416 | -0.078965
[5 empty] | 20 | 145.739 | -6.7715 | 40.926 | [5 empty] | 20 | 145.739 | -6.7715 | -1.4291
[5 empty] | 21 | 149.9848 | 1.3119 | 65.3421 | [5 empty] | 21 | 149.9848 | 1.3119 | 0.27688
[5 empty] | 22 | 141.8451 | 1.3049 | 4.9751e-05 | [5 empty] | 22 | 141.8451 | 1.3049 | 0.27539
[5 empty] | 23 | 133.7054 | 0.13402 | 1.3709 | [5 empty] | 23 | 133.7054 | 0.13402 | 0.028284
[5 empty] | 24 | 125.5657 | -1.0369 | 1.3709 | [5 empty] | 24 | 125.5657 | -1.0369 | -0.21883
[5 empty] | 25 | 117.426 | -1.0439 | 4.9751e-05 | [5 empty] | 25 | 117.426 | -1.0439 | -0.22031
[5 empty] | 26 | 109.2863 | -1.051 | 4.9751e-05 | [5 empty] | 26 | 109.2863 | -1.051 | -0.2218
[5 empty] | 27 | 101.1466 | -2.2218 | 1.3709 | [5 empty] | 27 | 101.1466 | -2.2218 | -0.46891
[5 empty] | 28 | 93.0069 | -1.0651 | 1.3381 | [5 empty] | 28 | 93.0069 | -1.0651 | -0.22478
[5 empty] | 29 | 84.8672 | 1.2555 | 5.3851 | [5 empty] | 29 | 84.8672 | 1.2555 | 0.26497
[5 empty] | 30 | 76.7275 | 2.4123 | 1.3381 | [5 empty] | 30 | 76.7275 | 2.4123 | 0.5091

## линейн
№ п/п | Т, С | E, % | U, c-1 | σт=σо.д.*kt*ku*ke | РЕЗУЛЬТАТЫ ЛИНЕЙН() |  |  |  | ОСТАТКИ
1 | 1012.5 | 5 | 17.1 | 82.7712 |  |  |  |  | y^ | e | (ei-ei-1)
2 | 1012.5 | 7.5 | 17.1 | 92.8653 | 0.98428 | 2.2146 | -0.32559 | 390.1957 | 88.4422 | -5.671 | -
3 | 1012.5 | 10 | 17.1 | 100.9405 | 0.096361 | 0.22038 | 0.022038 | 22.6771 | 93.9787 | -1.1134 | 20.7719
4 | 1012.5 | 12.5 | 17.1 | 108.0063 | 0.94217 | 5.0042 | #N/A | #N/A | 99.5151 | 1.4254 | 6.4455
5 | 1012.5 | 15 | 17.1 | 114.0628 | 141.198 | 26 | #N/A | #N/A | 105.0515 | 2.9548 | 2.3391
6 | 1012.5 | 17.5 | 17.1 | 119.1098 | 10607.5891 | 651.0887 | #N/A | #N/A | 110.588 | 3.4748 | 0.2704
7 | 1012.5 | 20 | 17.1 | 123.1474 | РЕГРЕССИОННАЯ СТАТИСТИКА |  |  |  | 116.1244 | 2.9854 | 0.23952
8 | 1012.5 | 22.5 | 17.1 | 127.185 | R² | Se | n-k |  | 121.6608 | 1.4866 | 2.2464
9 | 1012.5 | 25 | 17.1 | 131.2226 | 0.94217 | 5.0042 | 26 | 651.0887 | 127.1973 | -0.012235 | 2.2464
10 | 1012.5 | 27.5 | 17.1 | 134.2509 | ∑E² | ∑e² | Fp |  | 132.7337 | -1.511 | 2.2464
1 | 1012.5 | 16.25 | 1 | 81.5429 | 10607.5891 | 651.0887 | 141.198 | 10607.5891 | 138.2701 | -4.0193 | 6.2912
2 | 1012.5 | 16.25 | 2 | 91.8794 | ТАБЛИЧНЫЕ ЗНАЧЕНИЯ |  |  |  | 97.5092 | -15.9663 | 142.7314
3 | 1012.5 | 16.25 | 4 | 101.0673 | P,% | t[0,05;n-k] | F[0,05;k-1;n-k] |  | 98.4935 | -6.6141 | 87.4627
4 | 1012.5 | 16.25 | 6 | 105.6613 | 95 | 2.0555 | 3.369 |  | 100.4621 | 0.60523 | 52.1193
5 | 1012.5 | 16.25 | 8 | 112.5522 | ОЦЕНИВАНИЕ КОЭФФИЦИЕНТОВ |  |  |  | 102.4306 | 3.2306 | 6.8927
6 | 1012.5 | 16.25 | 10 | 114.8492 | b2 | b1 | b0 |  | 104.3992 | 8.153 | 24.2299
7 | 1012.5 | 16.25 | 20 | 122.8887 | 0.98428 | 2.2146 | -0.32559 | 390.1957 | 106.3678 | 8.4814 | 0.10786
8 | 1012.5 | 16.25 | 30 | 128.6311 | Sb2 | Sb1 | Sb0 |  | 116.2106 | 6.6781 | 3.2522
9 | 1012.5 | 16.25 | 40 | 135.5221 | 0.096361 | 0.22038 | 0.022038 | 22.6771 | 126.0534 | 2.5777 | 16.8129
10 | 1012.5 | 16.25 | 50 | 138.9675 | tb2 | tb1 | tb0 |  | 135.8962 | -0.37416 | 8.7135
1 | 900 | 16.25 | 17.1 | 151.2967 | 10.2145 | 10.049 | -14.7741 | 17.2066 | 145.739 | -6.7715 | 40.926
2 | 925 | 16.25 | 17.1 | 143.15 | ЗНАЧИМ | ЗНАЧИМ | ЗНАЧИМ | ЗНАЧИМ | 149.9848 | 1.3119 | 65.3421
3 | 950 | 16.25 | 17.1 | 133.8394 | УРАВНЕНИЕ РЕГРЕССИИ |  |  |  | 141.8451 | 1.3049 | 4.9751e-05
4 | 975 | 16.25 | 17.1 | 124.5289 | σт= 390,20 - 0,33*T +2,21*E +0,98*U |  |  |  | 133.7054 | 0.13402 | 1.3709
5 | 1000 | 16.25 | 17.1 | 116.3821 | ОЦЕНКА АППРОКСИМАЦИИ |  |  |  | 125.5657 | -1.0369 | 1.3709
6 | 1025 | 16.25 | 17.1 | 108.2354 | Аппроксимация надежная |  |  |  | 117.426 | -1.0439 | 4.9751e-05
7 | 1050 | 16.25 | 17.1 | 98.9248 | АВТОКОРРЕЛЯЦИЯ ОСТАТКОВ |  |  |  | 109.2863 | -1.051 | 4.9751e-05
8 | 1075 | 16.25 | 17.1 | 91.9419 | DW |  | 0.77469 |  | 101.1466 | -2.2218 | 1.3709
9 | 1100 | 16.25 | 17.1 | 86.1228 | СУЩЕСТВУЕТ |  |  |  | 93.0069 | -1.0651 | 1.3381
10 | 1125 | 16.25 | 17.1 | 79.1398 |  |  |  |  | 84.8672 | 1.2555 | 5.3851
[5 empty] | D | 88.7684 |  |  | 76.7275 | 2.4123 | 1.3381
0.52972

## сравнительная таблица
| σ0= | 105 |  | Сравнительная таблица
№ п/п | Т, С | E, % | U, c-1 | σT1 | σT2 | Расхождение % | σT3 | Расхождение % | σT4
1 | 1012.5 | 5 | 17.1 | 82.7712 | 82.9017 | 0.15736 | 88.4422 | 6.4121 | 77.418 | 6.9147 | 390.1957
2 | 1012.5 | 7.5 | 17.1 | 92.8653 | 93.0835 | 0.23442 | 93.9787 | 1.1847 | 83.0291 | 11.8466 | -0.32559
3 | 1012.5 | 10 | 17.1 | 100.9405 | 101.0573 | 0.11554 | 99.5151 | 1.4323 | 88.6402 | 13.8766 | 2.2146
4 | 1012.5 | 12.5 | 17.1 | 108.0063 | 107.7097 | 0.27542 | 105.0515 | 2.8127 | 94.2513 | 14.5939 | 0.98428
5 | 1012.5 | 15 | 17.1 | 114.0628 | 113.4689 | 0.52338 | 110.588 | 3.1421 | 99.8624 | 14.2199
6 | 1012.5 | 17.5 | 17.1 | 119.1098 | 118.5778 | 0.44862 | 116.1244 | 2.5709 | 105.4736 | 12.9286
7 | 1012.5 | 20 | 17.1 | 123.1474 | 123.189 | 0.033732 | 121.6608 | 1.2219 | 111.0847 | 10.859
8 | 1012.5 | 22.5 | 17.1 | 127.185 | 127.4049 | 0.17256 | 127.1973 | 0.0096191 | 116.6958 | 8.9885
9 | 1012.5 | 25 | 17.1 | 131.2226 | 131.2983 | 0.057591 | 132.7337 | 1.1384 | 122.3069 | 7.2897
10 | 1012.5 | 27.5 | 17.1 | 134.2509 | 134.9226 | 0.49791 | 138.2701 | 2.9068 | 127.918 | 4.9507
11 | 1012.5 | 16.25 | 1 | 81.5429 | 81.3362 | 0.25418 | 97.5092 | 16.3741 | 85.28 | 4.3821
12 | 1012.5 | 16.25 | 2 | 91.8794 | 91.3124 | 0.62089 | 98.4935 | 6.7153 | 86.36 | 6.3911
13 | 1012.5 | 16.25 | 4 | 101.0673 | 101.2886 | 0.21851 | 100.4621 | 0.60244 | 88.52 | 14.1745
14 | 1012.5 | 16.25 | 6 | 105.6613 | 107.1243 | 1.3658 | 102.4306 | 3.154 | 90.68 | 16.521
15 | 1012.5 | 16.25 | 8 | 112.5522 | 111.2648 | 1.157 | 104.3992 | 7.8095 | 92.84 | 21.2325
16 | 1012.5 | 16.25 | 10 | 114.8492 | 114.4765 | 0.3256 | 106.3678 | 7.9737 | 95 | 20.8939
17 | 1012.5 | 16.25 | 20 | 122.8887 | 124.4527 | 1.2567 | 116.2106 | 5.7465 | 105.8 | 16.1518
18 | 1012.5 | 16.25 | 30 | 128.6311 | 130.2884 | 1.272 | 126.0534 | 2.0449 | 116.6 | 10.3183
19 | 1012.5 | 16.25 | 40 | 135.5221 | 134.4289 | 0.81319 | 135.8962 | 0.27533 | 127.4 | 6.3752
20 | 1012.5 | 16.25 | 50 | 138.9675 | 137.6405 | 0.96412 | 145.739 | 4.6463 | 138.2 | 0.55539
21 | 900 | 16.25 | 17.1 | 151.2967 | 151.271 | 0.017043 | 149.9848 | 0.87472 | 137.428 | 10.0916
22 | 925 | 16.25 | 17.1 | 143.15 | 142.259 | 0.62628 | 141.8451 | 0.91994 | 129.7036 | 10.3671
23 | 950 | 16.25 | 17.1 | 133.8394 | 133.4875 | 0.26365 | 133.7054 | 0.10023 | 121.9791 | 9.7232
24 | 975 | 16.25 | 17.1 | 124.5289 | 124.9438 | 0.33209 | 125.5657 | 0.82575 | 114.2547 | 8.9924
25 | 1000 | 16.25 | 17.1 | 116.3821 | 116.6164 | 0.20091 | 117.426 | 0.889 | 106.5302 | 9.248
26 | 1025 | 16.25 | 17.1 | 108.2354 | 108.4946 | 0.23899 | 109.2863 | 0.96166 | 98.8058 | 9.5436
27 | 1050 | 16.25 | 17.1 | 98.9248 | 100.5686 | 1.6345 | 101.1466 | 2.1967 | 91.0813 | 8.6115
28 | 1075 | 16.25 | 17.1 | 91.9419 | 92.8291 | 0.95578 | 93.0069 | 1.1452 | 83.3569 | 10.2991
29 | 1100 | 16.25 | 17.1 | 86.1228 | 85.2675 | 1.003 | 84.8672 | 1.4794 | 75.6324 | 13.8701
30 | 1125 | 16.25 | 17.1 | 79.1398 | 77.8759 | 1.623 | 76.7275 | 3.144 | 67.908 | 16.5398
|  |  | Средняя ошибка |  |  | 0.58866 |  | 3.0237 |  | 11.025

## Лист2
исходные данные |  | σ0= | 105 | МПа
σт= 390,20 - 0,33*T +2,21*E +0,98*U
Т, С | E, % | U, c-1 | σт=σ0*Kt*Ke*Ku | [5 empty] | при 1000 |  | при 1180 |  | 900 | 1125
1012.5 | 5 | 17.1 | 79.4703 |  |  | Т, С | E, % | U, c-1 | σт | Т, С | σт | U, c-1 | Т=900 | Т=1125
1012.5 | 7.5 | 17.1 | 89.1618 |  | 390.1957 | 900 | 16.25 | 1 | 134.1379 | 1125 | 60.8806 | 1 | 134.1379 | 60.8806
1012.5 | 10 | 17.1 | 96.915 |  | -0.32559 | 900 | 16.25 | 2 | 135.1221 | 1125 | 61.8649 | 2 | 135.1221 | 61.8649
1012.5 | 12.5 | 17.1 | 103.699 |  | 2.2146 | 900 | 16.25 | 4 | 137.0907 | 1125 | 63.8335 | 4 | 137.0907 | 63.8335
1012.5 | 15 | 17.1 | 109.5139 |  | 0.98428 | 900 | 16.25 | 6 | 139.0593 | 1125 | 65.802 | 6 | 139.0593 | 65.802
1012.5 | 17.5 | 17.1 | 114.3597 |  |  | 900 | 16.25 | 8 | 141.0278 | 1125 | 67.7706 | 8 | 141.0278 | 67.7706
1012.5 | 20 | 17.1 | 118.2363 |  |  | 900 | 16.25 | 10 | 142.9964 | 1125 | 69.7391 | 10 | 142.9964 | 69.7391
1012.5 | 22.5 | 17.1 | 122.1129 |  |  | 900 | 16.25 | 20 | 152.8392 | 1125 | 79.582 | 20 | 152.8392 | 79.582
1012.5 | 25 | 17.1 | 125.9895 |  |  | 900 | 16.25 | 30 | 162.682 | 1125 | 89.4248 | 30 | 162.682 | 89.4248
1012.5 | 27.5 | 17.1 | 128.897 |  |  | 900 | 16.25 | 40 | 172.5248 | 1125 | 99.2676 | 40 | 172.5248 | 99.2676
1012.5 | 16.25 | 1 | 79.4703 |  |  | 900 | 16.25 | 50 | 182.3677 | 1125 | 109.1104 | 50 | 182.3677 | 109.1104
1012.5 | 16.25 | 2 | 89.544
1012.5 | 16.25 | 4 | 98.4984
1012.5 | 16.25 | 6 | 102.9756 | [5 empty] | при 6 |  | при 24 | 0 | 5 | 27.5
1012.5 | 16.25 | 8 | 109.6914 |  |  | Е | Т | U | σт | Е | σт | Т | ε=5 % | ε=27,5 %
1012.5 | 16.25 | 10 | 111.93 |  |  | 5 | 900 | 17.1 | 125.0708 | 27.5 | 174.8987 | 900 | 125.0708 | 174.8987
1012.5 | 16.25 | 20 | 119.7651 |  |  | 5 | 925 | 17.1 | 116.9312 | 27.5 | 166.759 | 925 | 116.9312 | 166.759
1012.5 | 16.25 | 30 | 125.3616 |  |  | 5 | 950 | 17.1 | 108.7915 | 27.5 | 158.6194 | 950 | 108.7915 | 158.6194
1012.5 | 16.25 | 40 | 132.0774 |  |  | 5 | 975 | 17.1 | 100.6518 | 27.5 | 150.4797 | 975 | 100.6518 | 150.4797
1012.5 | 16.25 | 50 | 135.4353 |  |  | 5 | 1000 | 17.1 | 92.5121 | 27.5 | 142.34 | 1000 | 92.5121 | 142.34
900 | 16.25 | 17.1 | 79.4703 |  |  | 5 | 1025 | 17.1 | 84.3724 | 27.5 | 134.2003 | 1025 | 84.3724 | 134.2003
925 | 16.25 | 17.1 | 75.1911 |  |  | 5 | 1050 | 17.1 | 76.2327 | 27.5 | 126.0606 | 1050 | 76.2327 | 126.0606
950 | 16.25 | 17.1 | 70.3007 |  |  | 5 | 1075 | 17.1 | 68.093 | 27.5 | 117.9209 | 1075 | 68.093 | 117.9209
975 | 16.25 | 17.1 | 65.4102 |  |  | 5 | 1100 | 17.1 | 59.9533 | 27.5 | 109.7812 | 1100 | 59.9533 | 109.7812
1000 | 16.25 | 17.1 | 61.131 |  |  | 5 | 1125 | 17.1 | 51.8136 | 27.5 | 101.6415 | 1125 | 51.8136 | 101.6415
1025 | 16.25 | 17.1 | 56.8518
1050 | 16.25 | 17.1 | 51.9614
1075 | 16.25 | 17.1 | 48.2935 | [5 empty] | при 2 |  | при 60 | 0 | 1 | 50
1100 | 16.25 | 17.1 | 45.2369 |  |  | U | Т | E | σт | U | σт | E | U=1 | U=50
1125 | 16.25 | 17.1 | 41.5691 |  |  | 1 | 1012.5 | 5 | 72.5953 | 50 | 120.8251 | 5 | 72.5953 | 120.8251
[6 empty] | 1 | 1012.5 | 7.5 | 78.1317 | 50 | 126.3615 | 7.5 | 78.1317 | 126.3615
[6 empty] | 1 | 1012.5 | 10 | 83.6681 | 50 | 131.898 | 10 | 83.6681 | 131.898
[6 empty] | 1 | 1012.5 | 12.5 | 89.2046 | 50 | 137.4344 | 12.5 | 89.2046 | 137.4344
[6 empty] | 1 | 1012.5 | 15 | 94.741 | 50 | 142.9708 | 15 | 94.741 | 142.9708
[6 empty] | 1 | 1012.5 | 17.5 | 100.2774 | 50 | 148.5073 | 17.5 | 100.2774 | 148.5073
[6 empty] | 1 | 1012.5 | 20 | 105.8139 | 50 | 154.0437 | 20 | 105.8139 | 154.0437
[6 empty] | 1 | 1012.5 | 22.5 | 111.3503 | 50 | 159.5801 | 22.5 | 111.3503 | 159.5801
[6 empty] | 1 | 1012.5 | 25 | 116.8867 | 50 | 165.1166 | 25 | 116.8867 | 165.1166
[6 empty] | 1 | 1012.5 | 27.5 | 122.4232 | 50 | 170.653 | 27.5 | 122.4232 | 170.653

## Лист1
Марка стали (сплава) | σо.д.,МПа
08 кп | 84
3 | 86
6 | 92
20 | 85
25 | 86
45 н.р. | 87
40 | 88
45 | 88
40Х | 92
45Х н.р. | 89
45ХН н.р. | 95
18ХГТ н.р. | 95
30ХГСА | 105
4Х13 | 109
У8 | 90
ШХ15 | 95
15ХСНД | 97
14ГН | 99
60С2 | 114
1Х13 | 124
Х18Н12М2Т | 147
Р18 | 159
Х17Н2 | 112
18ХНВА | 115
ХН78Т (ЭИ435) | 196
ХН75МБТЮ (ЭИ602) | 222
ВЖ98 | 250
ХН70Ю (ЭИ652) | 266
ЭИ661 | 330
Молибдено- марганцовистая | 110
Хромомолибденовая | 115
Кремниймарганцовистая | 120
Хромоникель- молибденовая | 120
12ХНЗА | 100
20ХГНР н.р. | 100
Х18Н9Т | 122

## Лист3
|  |  |  | факторы | -1 | ОУ | +1 | ∆Х |  | № | Х0 | Х1 | Х2 | Х3 | У1 | У2 | У3 | у | S2 | S | d max | τ |  | yэi
Т, С | E, % | U, c-1 | σт | Х1- температура t, С | 900 | 1012.5 | 1125 | 112.5 |  | 1 | 1 | -1 | -1 | -1 | 79.4703 | 79.373 | 78.2 | 79.0144 | 0.33322 | 0.57726 | 0.45587 | 0.78973 | ошибки нет | 92.3638
1012.5 | 5 | 17.1 | 77.418 | Х2 - степень деформации ε, % | 5 | 16.25 | 27.5 | 11.25 |  | 2 | 1 | 1 | -1 | -1 | 41.5691 | 40.8621 | 38.5 | 40.3104 | 1.722 | 1.3123 | 1.2587 | 0.95918 | ошибки нет | 19.9209
1012.5 | 7.5 | 17.1 | 83.0291 | Х3 - скорость деформации u, с-1 | 1 | 25.5 | 50 | 24.5 |  | 3 | 1 | -1 | 1 | -1 | 128.897 | 129.1797 | 131.2 | 129.7589 | 1.0517 | 1.0255 | 1.4411 | 1.4052 | ошибки нет | 138.3587
1012.5 | 10 | 17.1 | 88.6402 |  | σ0= | 105 | МПа |  |  | 4 | 1 | 1 | 1 | -1 | 67.423 | 66.5031 | 68.5 | 67.4754 | 0.66598 | 0.81608 | 1.0246 | 1.2556 | ошибки нет | 70.7041
1012.5 | 12.5 | 17.1 | 94.2513 | [6 empty] | 5 | 1 | -1 | -1 | 1 | 135.4353 | 134.3183 | 139.5 | 136.4179 | 4.9577 | 2.2266 | 3.0821 | 1.3842 | ошибки нет | 143.1991
1012.5 | 15 | 17.1 | 99.8624 |  | 390.1957 |  |  |  |  | 6 | 1 | 1 | -1 | 1 | 70.8431 | 69.1485 | 71.5 | 70.4972 | 0.98144 | 0.99067 | 1.0028 | 1.0123 | ошибки нет | 75.5445
1012.5 | 17.5 | 17.1 | 105.4736 |  | -0.32559 |  |  |  |  | 7 | 1 | -1 | 1 | 1 | 219.6695 | 218.6033 | 215.5 | 217.9243 | 3.1279 | 1.7686 | 1.7452 | 0.98677 | ошибки нет | 193.9823
1012.5 | 20 | 17.1 | 111.0847 |  | 2.2146 |  |  |  |  | 8 | 1 | 1 | 1 | 1 | 114.904 | 112.5393 | 115.2 | 114.2144 | 1.4176 | 1.1906 | 0.98556 | 0.82775 | ошибки нет | 126.3278
1012.5 | 22.5 | 17.1 | 116.6958 |  | 0.98428
1012.5 | 25 | 17.1 | 122.3069
1012.5 | 27.5 | 17.1 | 127.918 | число Стьюдента | 12.7062 | 1.4099 |  |  |  | S2max | Х0: 4.9577
1012.5 | 16.25 | 1 | 85.28 | [0,05;2] | 4.3027 |  |  |  |  | S2min | Х0: 0.33322
1012.5 | 16.25 | 2 | 86.36
1012.5 | 16.25 | 4 | 88.52 | число фишера | Fрасч= | 14.8781
1012.5 | 16.25 | 6 | 90.68
1012.5 | 16.25 | 8 | 92.84 |  | Fтабл | 19
1012.5 | 16.25 | 10 | 95 |  |  | 6.5914
1012.5 | 16.25 | 20 | 105.8
1012.5 | 16.25 | 30 | 116.6 | однородность дисперсии | однородна
1012.5 | 16.25 | 40 | 127.4
1012.5 | 16.25 | 50 | 138.2 | Дисперсия воспроизводимости | 1.7822
900 | 16.25 | 17.1 | 137.428
925 | 16.25 | 17.1 | 129.7036 | определение коэф регрессии | b0= | 106.9516 | 111.74
950 | 16.25 | 17.1 | 121.9791 |  | b1= | -33.8273 | -34.76
975 | 16.25 | 17.1 | 114.2547 |  | b2= | 25.3916 | 25.25
1000 | 16.25 | 17.1 | 106.5302 |  | b3= | 27.8118 | 26.46
1025 | 16.25 | 17.1 | 98.8058
1050 | 16.25 | 17.1 | 91.0813
1075 | 16.25 | 17.1 | 83.3569 | проверка значимости коэф регр | 0.22278
1100 | 16.25 | 17.1 | 75.6324
1125 | 16.25 | 17.1 | 67.908 |  | tb0= | 226.5957 | значим
[5 empty] | tb1= | 71.669 | значим
[5 empty] | tb2= | 53.7966 | значим
[5 empty] | tb3= | 58.9242 | значим
|  |  |  | проверка адекватность модели | S2Е | 7982.7519 |  | Fр | 21.7258 | модель адекватна | bar: Х0 to Х1
[5 empty] | S2e | 367.4321